## 铝合金门窗
淋浴房分级分档
产品类型 | 产品类型 | 适用标准 | 形状 | 五金件 |  |  | 氧化铝型材的要求 |  |  |  |  | 钢化玻璃 | [5 empty] | 滑轮、铰链 | 胶条 | 结构和装配质量 |  |  | 性能
|  |  |  | 亮度要求 | 拉手壁厚 | 盐雾试验 | 外观 | 壁厚 | 材质 | 阳极氧化处理 | 盐雾试验 | 原片 | 3C认证 | 外观 | 尺寸 | 碎片状态 | 抗冲击性 | 滑轮、铰链寿命要求 | 性能 | 门启闭寿命试验 | 开门尺寸 | 拉手与固定边的最小距离 | 密封性 | 房体结构强度
B | 淋浴房 | 装修标准1800元/㎡以下 | 一字型/钻石型/弧形 | 无特殊要求（亮度5-6K) | 0.8-1.0mm | 电镀件：AASS 24小时 9级（含以上）； 不锈钢36h； 9级（含以上） | 型材表面不允许有电灼伤、氧化膜脱落等影响使用的缺陷。 | 壁厚以GB 5237.1-2008的4.4.1.1.3条为基准或供需双方约定的标准壁厚为基准，公差以GB 5237.1-2008的4.4.1.13条的表3的公差规定为准。铝材除压条盖板外厚度最低壁厚应不小于1.2㎜。 | 铝合金/不锈钢 | （1）膜厚：阳极氧化膜平均膜厚不小于10μm，局部膜厚不小于8μm。 （2）封孔质量：阳极氧化膜经硝酸预浸的磷铬酸实验，其质量损失应不大于30mg/dm2。 （3）颜色和光泽度以供需双方样板为准，打色差则色差不大于△ab＝1.5。 | 电镀件：CAS 16小时 9级（含以上）； | 钢化玻璃应符合GB 15763.2—2005中的要求，玻璃原片品牌为“南玻”、“台玻”、“信义”、“耀皮”，且必须为优等品汽车级原片玻璃 | 玻璃过3C认证 | 1.爆边 允许缺陷1处 2.划伤 长度≤100mm时，4条；宽度0.1mm-01mm，长度≤100mm时，4条 3.夹钳印 夹钳印与玻璃边缘的距离≤20mm，边部变形量≤2mm 4.裂纹、缺角 不允许 | (1) 尺寸及其允许偏差：符合GB 15763.2—2005 中5.1 的规定 ①长方形平面钢化玻璃边长允许误差：±2mm ②长方形平面钢化玻璃的对角线差：±3mm ③孔径的允许偏差：+1mm ④孔位偏差：±0.5mm (2) 厚度及其允许偏差：符合GB 15763.2—2005 中5.2 的规定 ①8/10/12mm 玻璃的厚度允许偏差：±0.3mm | 50mmX50mm区域内的碎片数≥40，且允许有少量长条形碎片，其长度不超过75mm。 | 符合GB15763-2005中5.5的规定：取6块钢化玻璃进行试验，试样破坏数不超过1块为合格，多余或等于3块为不合格；破坏数为2块时，再另取6块进行试验，试样必须全部不被破坏为合格。 | 1.滑轮：304＃不锈钢轴承，连续推拉2万次(以开关一个来回为一次计算)，推拉顺畅，滑轮不脱轨，使用安全, 不能采用锌合金和塑胶滚珠滑轮轴承。2.铰链: 连续开关2万次(以开关一个来回为一次计算)。经过两万次启闭循环测试后，关闭灵活，无卡滞，启闭力不大于18N，磁吸开启力不大于50N; | 1.抗紫外线老化测试：UVB-313紫外线灯管，照射距离12英寸，照射48H。测试开始前要在样品上一部分粘上胶带，然后在暴露每24小时后部分移除做评估，未粘胶带的部分不能有明显的变色 2.耐高温测试：胶条长度400mm～500mm，在烘烤箱进行检测，测试温度70℃，测试时间30min；测试后胶条变形量小于0.2% | 房体经过20000次测试后，淋浴门应启闭灵活，无卡滞；启闭力应不大于18N，磁吸开启力为12N～50N。 | 门开启极限尺寸应≥460mm； | 拉手与固定边的最小距离应大于 25mm(活门在极限位置时)。 | 模拟淋浴房使用环境，检查淋浴房密封性是否漏水，渗漏量用吸水材料吸收，用称重法测试。在上述喷淋状态下的水滴渗漏量均≤50ml。 | 在直径约200mm的布袋中，装满质量为15kg的干砂，将砂袋拉到134mm高度，然后让其自由回摆撞击挡水屏的薄弱部位（中间部位），反复5次，检验挡水屏及连接部位无变形、无破损、无裂纹，玻璃门能开启。
A |  | 装修标准1800元/㎡以上 | 一字型/钻石型/弧形/T型/L型 | 无特殊要求（亮度5-6K) | 0.8-1.0mm | 电镀件：AASS 24小时 9级（含以上）； 不锈钢36h； 9级（含以上） | 型材表面不允许有电灼伤、氧化膜脱落等影响使用的缺陷。 | 壁厚以GB 5237.1-2008的4.4.1.1.3条为基准或供需双方约定的标准壁厚为基准，公差以GB 5237.1-2008的4.4.1.13条的表3的公差规定为准。铝材除压条盖板外厚度最低壁厚应不小于1.2㎜。 | 铝合金/不锈钢 | （1）膜厚：阳极氧化膜平均膜厚不小于10μm，局部膜厚不小于8μm。 （2）封孔质量：阳极氧化膜经硝酸预浸的磷铬酸实验，其质量损失应不大于30mg/dm2。 （3）颜色和光泽度以供需双方样板为准，打色差则色差不大于△ab＝1.5。 | 电镀件：CAS 16小时 9级（含以上）； | 钢化玻璃应符合GB 15763.2—2005中的要求，玻璃原片品牌为“南玻”、“台玻”、“信义”、“耀皮”，且必须为优等品汽车级原片玻璃 | 玻璃过3C认证 | 1.爆边 允许缺陷1处 2.划伤 长度≤100mm时，4条；宽度0.1mm-01mm，长度≤100mm时，4条 3.夹钳印 夹钳印与玻璃边缘的距离≤20mm，边部变形量≤2mm 4.裂纹、缺角 不允许 | (1) 尺寸及其允许偏差：符合GB 15763.2—2005 中5.1 的规定 ①长方形平面钢化玻璃边长允许误差：±2mm ②长方形平面钢化玻璃的对角线差：±3mm ③孔径的允许偏差：+1mm ④孔位偏差：±0.5mm (2) 厚度及其允许偏差：符合GB 15763.2—2005 中5.2 的规定 ①8/10/12mm 玻璃的厚度允许偏差：±0.3mm | 50mmX50mm区域内的碎片数≥40，且允许有少量长条形碎片，其长度不超过75mm。 | 符合GB15763-2005中5.5的规定：取6块钢化玻璃进行试验，试样破坏数不超过1块为合格，多余或等于3块为不合格；破坏数为2块时，再另取6块进行试验，试样必须全部不被破坏为合格。 | 1.滑轮：304＃不锈钢轴承，连续推拉2万次(以开关一个来回为一次计算)，推拉顺畅，滑轮不脱轨，使用安全, 不能采用锌合金和塑胶滚珠滑轮轴承。2.铰链: 连续开关2万次(以开关一个来回为一次计算)。经过两万次启闭循环测试后，关闭灵活，无卡滞，启闭力不大于18N，磁吸开启力不大于50N; | 1.抗紫外线老化测试：UVB-313紫外线灯管，照射距离12英寸，照射48H。测试开始前要在样品上一部分粘上胶带，然后在暴露每24小时后部分移除做评估，未粘胶带的部分不能有明显的变色 2.耐高温测试：胶条长度400mm～500mm，在烘烤箱进行检测，测试温度70℃，测试时间30min；测试后胶条变形量小于0.2% | 房体经过20000次测试后，淋浴门应启闭灵活，无卡滞；启闭力应不大于18N，磁吸开启力为12N～50N。 | 门开启极限尺寸应≥460mm； | 拉手与固定边的最小距离应大于 25mm(活门在极限位置时)。 | 模拟淋浴房使用环境，检查淋浴房密封性是否漏水，渗漏量用吸水材料吸收，用称重法测试。在上述喷淋状态下的水滴渗漏量均≤50ml。 | 在直径约200mm的布袋中，装满质量为15kg的干砂，将砂袋拉到134mm高度，然后让其自由回摆撞击挡水屏的薄弱部位（中间部位），反复5次，检验挡水屏及连接部位无变形、无破损、无裂纹，玻璃门能开启。